## Härten 10_1050_3_Verg. 10_650_2
kp334-02_AP01_A-06_PBK13621
Aufgabenstellung:
für Synchrotron-Eigenspannungsmessungen, Metallographie und XRD-Eigenspannungsmessungen sollen jeweils drei Stäbe statisch gehärtet und vergütet werden
Werkstoff: |  | 50CrMo4
Ausgangszustand: |  | normalisiert 850°C / 20 min / 650°C / 1500 s / "Luft"-Abkühlung (10 K/s) - durchgeführt im MCL-Vakuumofen
Härten: |  | 10 K/s / 1050°C / 3 s / Wasser
Anlassen: |  | 10 K/s / 650°C / 2 s / Luft
Rezepte: | Nr. 13 | 50CrMo4_10_1050_3
| Nr. 14 | 50CrMo4_10_650_10_2
Anmerkungen:
Es fällt auf, dass bei Verwendung eines "neuen", trockenen Stabs die beiden TE 1 und TE2 immer nahezu identische Werte anzeigen!
Versuchsdurchführung
Zeit absolut | Zeit [s] | Temperatur [°C] | HR [K/s] | P [%]
[5 empty] | Curie sichtbar ab |  | TA
erster Versuch - bereits benutzter Stab mit TE-Bohrungen
25 | 0 | 20 |  |  | 750 | °C | 1050 | °C
65 | 40 | 744 | 18.1
128 | 103 | 1046 | 4.793651 |  | 73 | s | 30 | s
131 | 106 | 1052
V004 – Probenbruch
44 | 0 | 20
84 | 40 | 479 | 11.475 | 4
147 | 103 | 1600 | 17.79365 | 15
V005 - bereits benutzter Stab mit TE-Bohrungen
9.5 | 0 | 20
82.5 | 73 | 644 | 8.547945 | 3.6
112.5 | 103 | 916 | 9.066667 | 8.5
115.5 | 106 | 936.5 |  | 8
V006
61 | 0 | 21
134 | 73 | 701 | 9.315068 | 4
164 | 103 | 1010 | 10.3 | 9.5
167 | 106 | 1016 |  | 5
V007 – Probenbruch
7.5 | 0 | 21
80.5 | 73 | 793 |  | 4.5
110.5 | 103 | 1140 |  | 9.8
113.5 | 106 | 1143 |  | 5
V009 (neuer, normalisierter Stab)
Zeit absolut | Zeit [s] | Temperatur [°C] | HR [K/s] | P [%]
170 | 0 | 21.5
243 | 73 | 759 | 10.10274 | 4.5
273 | 103 | 1021.5 | 8.75 | 9.8
273 | 103 | 1019.5 |  | 5
V010 (normalisierter Stab, 1x gehärtet) – Ausgangszustand nun gehärtet
6.5 | 0 | 23 |  | 4.5
79.5 | 73 | 765 | 10.16438 | 10.5
109.5 | 103 | 1063 | 9.933333 | 6
112.5 | 106 | 1068
V011 (normalisierter Stab, 2x gehärtet)
6.5 | 0 | 21 |  | 4.5 | [7 empty] | Anlassen
79.5 | 73 | 764 | 10.17808 | 10.3
109.5 | 103 | 1060 | 9.866667 | 6 | [6 empty] | Aufheizen | 63 | s
112.5 | 106 | 1067 | [8 empty] | Halten | 2 | s
V012 - Proben und TE-Bruch (Kern-TE)
V013 (Härten + Anlassen)
Zeit absolut | Zeit [s] | Temperatur [°C] | HR [K/s] | P [%] | Zeit absolut | Zeit [s] | Temperatur [°C] |  | HR [K/s]
6.5 | 0 | 23.5 |  | 4.5 | 194 | 0 | 21.5 |  |  | 4.5 | Der angelassene Zustand erfordert beim Austenitisieren etwas mehr Energie!
79.5 | 73 | 759 | 10.07534 | 10.1 | 257 | 63 | 710 |  | 10.92857 | 3
109.5 | 103 | 1040 | 9.366667 | 6 | 259 | 65 | 718.5
112.5 | 106 | 1043
V014 (Härten + Anlassen)
6.5 | 0 | 22 |  | 4.5 | 193.5 | 0 | 22 |  |  | 4
79.5 | 73 | 745 | 9.90411 | 10.2 | 256.5 | 63 | 635 |  | 9.730159 | 2
109.5 | 103 | 1017 | 9.066667 | 6 | 258.5 | 65 | 643
112.5 | 106 | 1027
| zw. TE | 1033
1037
V015 (Härten + Anlassen)
6.5 | 0 | 22 |  |  | 203 | 0 | 22
79.5 | 73 | 745 | 9.90411 | 4.5 | 266 | 63 | 649 |  | 9.952381 | 4.1
109.5 | 103 | 1017 | 9.066667 | 10.2 | 268 | 65 | 653 |  |  | 1.4
112.5 | 106 | 1027 |  | 4.5
649=MW
653=MW
V017 (neuer, normalisierter Stab, Härten + Anlassen)
Zeit absolut | Zeit [s] | Temperatur [°C] | HR [K/s] | P [%] | Zeit absolut | Zeit [s] | Temperatur [°C] |  | HR [K/s]
6.5 | 0 | 21.5 |  |  | 193.5 | 0 | 22
79.5 | 73 | 749 | 9.965753 | 4.5 | 256.5 | 63 | 660 |  | 10.12698 | 4.1
109.5 | 103 | 1035 | 9.533333 | 10.2 | 258.5 | 65 | 662 |  |  | 1.4
112.5 | 106 | 1026 |  | 4.5
V020 (neuer, normalisierter Stab, Härten + Anlassen)
Zeit absolut | Zeit [s] | Temperatur [°C] | HR [K/s] | P [%] | Zeit absolut | Zeit [s] | Temperatur [°C] |  | HR [K/s]
7 | 0 | 22 |  |  | 194 | 0 | 22
80 | 73 | 749 | 9.958904 | 4.5 | 257 | 63 | 644.7 |  | 9.884127 | 4
110 | 103 | 1057 | 10.26667 | 10.6 | 259 | 65 | 647.4 |  |  | 1.3
113 | 106 | 1053 |  | 5.4
Hinweis: 20a und 20b sind die Verlängerung der Aufzeichnung, es wurden vom IBA neue Files angelegt
V023 (neuer, normalisierter Stab, Härten + Anlassen)
Zeit absolut | Zeit [s] | Temperatur [°C] | HR [K/s] | P [%] | Zeit absolut | Zeit [s] | Temperatur [°C] |  | HR [K/s]
8.3 | 0 | 22.2 |  |  | 195 | 0 | 21
81.3 | 73 | 748 | 9.942466 | 4.5 | 258 | 63 | 655 |  | 10.06349 | 4.1
111.3 | 103 | 1050 | 10.06667 | 10.5 | 260 | 65 | 660 |  |  | 1.3
114.3 | 106 | 1046 |  | 5.4
V024 (Vergütung 3x neue, normalisierte Stäbe, Härten + Anlassen)
Zeit absolut | Zeit [s] | Temperatur [°C] | HR [K/s] | P [%] | Zeit absolut | Zeit [s] | Temperatur [°C] |  | HR [K/s]
| 0 | [5 empty] | 21
| 0 |  | #DIV/0! | 4.5 |  |  |  |  | #DIV/0! | 4
| 0 |  | #DIV/0! | 10.5 | [5 empty] | 1.3
| 0 |  |  | 5.5
V26-V27 | 2 Aufzeichnungen vom Vergüten der drei Stäbe NOV für Experimente
V29-V31 | 3 Aufzeichnungen vom Härten der drei Stäbe NOG für Experimente